## 6075801
Kindly Screw Manufactory
Coating Thickness Report
Custorem |  | F/N NO |  |  |  | Date | 29/8/2006
P/N | D6075801 | Descrpiton | 1/4-20*0.69BM | Plating | WHITE ZINC | Material | 1018热处理
测试数据组： |  |  |  | 检测设备: 金相显微镜
1 |  | 0.005 | mm
2 |  | 0.0041 | mm
3 |  | 0.0047 | mm
平均值 |  | 0.0046 | mm
标准差 |  | 0.00019 | mm
测试数据 |  | 3
最大值 |  | 0.005 | mm
最小值 |  | 0.0041 | mm
检验员： | 黄丽丽 |  |  | 审核： | 刘自强
K

## 6075802
Kindly Screw Manufactory
Coating Thickness Report
Custorem |  | F/N NO |  |  |  | Date | 29/8/2006
P/N | D6075802 | Descrpiton | 1/4-20*0.69BM | Plating | 氰铜 | Material | 1018热处理
测试数据组： |  |  |  | 检测设备: 金相显微镜
1 |  | 0.0073 | mm
2 |  | 0.0061 | mm
3 |  | 0.006 | mm
平均值 |  | 0.0065 | mm
标准差 |  | 0.00019 | mm
测试数据 |  | 3
最大值 |  | 0.0073 | mm
最小值 |  | 0.006 | mm
检验员： | 黄丽丽 |  |  | 审核： | 刘自强
K